## KIILTO MÄRKÄTILAT
| KIILTO OY | PROJEKTI |  |  |  | Tekninen neuvonta rakentamisen ammattilaisille
| MATERIAALIKORTTI |  |  |  |  | palvelunumero puh. 0207 710 115
MÄRKÄTILATYÖT
Tarkista valitun tuotteen päivitetyt tuotetiedot tuotteen tuotekortista. Esite/kortti sekä mm. käyttöturvallisuustiedote löytyvät tuotteen nimellä www.kiilto.fi.
|  |  |  | KERROS-PAKSUUS |  | HYVÄKSYNTÄ |  |  |  | SUUNNITTELIJAN
TYÖVAIHE | TUOTE | KÄYTTÖKOHTEITA | SELITE |  | HUOMIOITAVAA | M1 | CE | Avainlippu | LEED | MERKINNÄT
LATTIAVALUT JA -TÄYTÖT | Kiilto 60 | Märkätilojen lattiavalut, täytöt, kallistukset, lattialämmityslattiat. Pikalattiamassa. Kuivuu ja lujittuu nopeasti. Kävelykuiva valu n. 2 tunnissa. | NOPEA, maakostea valumassa, vedeneristettävissä n. 16 h, | 10 - 200 mm | uivan rakenteen min kerrosvahvuus 50 mm, puristuslujuus 20 Mpa, hierrettävä | M1 | CE | Avainlippu | LEED
LATTIAVALUT JA -TÄYTÖT | Kiilto 60 Plus | Märkätilojen lattiavalut, täytöt, kallistukset, lattialämmityslattiat. Pikalattiamassa. Kuivuu ja lujittuu nopeasti. Kävelykuiva valu n. 2 tunnissa. 30 Mpa:n puristuslujuutta vaativiin kohteisiin. | NOPEA, maakostea valumassa, vedeneristettävissä n. 16 h | 10 - 200 mm | uivan rakenteen min kerrosvahvuus 50 mm, puristuslujuus 30 Mpa, hierrettävä | M1 | CE | Avainlippu | LEED
LATTIAVALUT JA -TÄYTÖT | Kiilto 70 | Märkätilojen lattiavalut, täyttöihin ja kallistusten teko. 35 Mpa:n puristuslujuutta vaativiin kohteisiin. Sisälle ja ulos. | Vedeneristettävissä 1-3 vrk/50 mm, 5 vrk/100 mm, hierrettävä valumassa. | 5 - 100 mm | puristuslujuus 35 MPa | M1 | CE | Avainlippu | LEED
LATTIAVALUT JA -TÄYTÖT | Kiilto EPS Light DF | Alapohjien/välipohjien täytöt, yläkerrosten täyttövalut, suuret täytöt. Lattiarakenteen korottaminen, puurakenteisen lämmöneristystilan täyttö. Talotekniikan asennusten asemointi, lämmöneristys- tai esim. tyhjennetyn tilan täyttöihin rakenteissa. Keveyttä vaativiin täyttöihin. | Täyttömassa. VÄHÄPÖLYINEN, PUMPATTAVISSA, pinnoituskuiva 20-30 h | min 15 mm | kevyt valumassa, lähes rajaton täyttökyky, lämmönjohtavuus 0,13 W/mK. Puristuslujuus n. 3 Mpa. Hierto kevyesti muotoonsa. Kovettumisen jälkeen leikattavissa esim. puukolla. Kovettunut massa kestää kävelyn. | M1 | CE
SEINÄTASOITUKSET | Kiilto SK | Seinien ja kattojen tasoituksiin märkätilassa. Erityisesti betoni- ja harkkoseinien tasoittamiseen ennen vedeneristystä ja laatoitusta. Soveltuu erilaisten kiviainespintojen sekä kipsikartonkilevyjen tasoittamiseen. | Märkätilatasoite, ,seinät ja katot | 1 - 3 mm (os. 10 mm) | Kuivumisaika ylitasoitus 1 vrk, osittain tasoitus 1–3 vrk. | M1 | CE | Avainlippu | LEED
SEINÄTASOITUKSET | Kiilto SR DF | Pikatasoite märkätilan seinien ja kattojen tasoituksiin myös vähäpölyisyyttä vaativiin kohteisiin. Erityisesti betoni- ja harkkoseinien tasoittamiseen ennen vedeneristystä ja laatoitusta. | Pikamärkätilatasoite, seinät ja katot | 2 - 10 mm (os. 40 mm) | ERITTÄIN NOPEA, VÄHÄPÖLYINEN seinätasoite. Valmis pinta seinäpinnan vedeneristämiseen. Ylitasoitus 2-10 mm (n.4h), os. tasoitus …20mm (n.1vrk) -40mm. | M1 | CE | Avainlippu | LEED
SEINÄTASOITUKSET | Kiilto TT | Seinäpintojen oikaisu märkätilassa. Soveltuu kiviainespintojen oikaisuihin ja paikkauksiin. Valmis tasoitepinta voidaan laatoittaa tai käsitellä Kiillon vedeneristeillä. | Oikaisutasoite, seinät | 1 - 5 mm (os. 30 mm) | kuivumisaika ylitasoitus 1 vrk, osittain tasoitus 1–4 vrk | M1 | CE | Avainlippu | LEED
SEINÄTASOITUKSET | Kiilto TM DF | Kevyt täyttömassa märkätilan seinäpinnoille myös vähäpölyisyyttä vaativiin kohteisiin. Erinomainen mm. roilojen täyttöihin. | Kevyt täyttömassa, NOPEA, VÄHÄPÖLYINEN, kevyttäytteinen, kuivumisaika 1 vrk | 5 - 20 mm (os. 70 mm) | Koloissa ja roiloissa 5–70 mm, ylitasoituksissa 5–20 mm. Vedeneristettävissä 1 vrk:n kuluttua. Kutistumaton. | M1 | CE | Avainlippu | LEED
SEINÄTASOITUKSET | Kiilto OT | Märkätilan seinien oikaisutasoite ja paikkausmassa. | Kuituvahvisteinen oikeisutasoite, paikkausmassa | 5 - 20 mm (os. 40 mm) | Täyttää hyvin. Kuivumisaika 1-3 vrk. | M1 | CE | Avainlippu | LEED
SEINÄTASOITUKSET | Kiilto OT Light | Kevyt märkätilan seinien oikaisutasoite. | RUISKUTETTAVISSA, kevyttäytteinen oikaisutasoite. | 5 - 30 mm (os. 50 mm) | Kevyt, hyvin täyttävä. Myös ruiskutettava. Erittäin vähäinen kuivumiskutistuma. | M1 | CE | Avainlippu | LEED
LATTIAKAADOT JA TASOITUKSET | Kiilto FloorHeat DF Lattialämmitystasoite | Kaatovalut lattioihin, joihin asennetaan lattialämmitys joko vesikiertoisena tai sähköisenä. Soveltuu myös yleislattiatasoituksiin. Vähäpölyisyyttä vaatiiviin kohteisiin. | Kaatovalutasoite. VÄHÄPÖLYINEN, kuituvahvisteinen | 3 - 5 mm | Kävelykuiva jopa 1 h. Pohjusteen käyttö ja tartunnan varmistus varmistetaan tuotekortista. Puristuslujuus >30 Mpa. Paloluokka A2fl-s1. | M1 | CE | Avainlippu | LEED
LATTIAKAADOT JA TASOITUKSET | Kiilto 80 | Kallistukset ja oikaisut sekä kallistusten korjaus. Valmis vedeneristettävä pinta. Monipuolinen massa, jossa laaja vesisekoitussuhdealue ts. massan olomuodon valitseminen tekijän mieltymyksen tai kohteen vaatimusten mukaan mahdollista. | Oikaisutasoite | 1 - 30 mm | Kävelykuiva n. 4 h. Pinnoituskuiva 1-2 vrk. Pohjusteen käyttö ja tartunnan varmistus varmistetaan tuotekortista. Puristuslujuus >30 Mpa. Paloluokka A2fl-s1. Kuivumista ei tule nopeuttaa lämmittämällä tai tuuletamalla. Valu tarvittaessa suojattava. Vesisekoitussuhdesuositusta noudatettava. | M1 | CE | Avainlippu | LEED
LATTIAKAADOT JA TASOITUKSET | Kiilto TopPlan DF | Lattian tasoitus vähäpölyisyyttä vaativiin kohteisiin. Luja, hyvin itsestään siliävä alusta. | Lattian pintatasoite. VÄHÄPÖLYINEN, Itsetasoittuva, pumpattavissa, maalattavissa. | 1 - 10 mm (os. 20 mm) | VÄHÄPÖLYINEN, Itsetasoittuva, pumpattavissa, maalattavissa. Matala-alkalinen. Kerrospaksuus 1 - 10 mm (os. 20 mm). Tartuntalujuus > 2 MPa, EN 13813. Puristuslujuus C30 ( > 30 MPa), EN 13813 . Taivutuslujuus F10 ( > 10 MPa), EN 13813. Paloluokka A2fl-s1. Kiilto primerit ja käyttö, ks. Kiilto TopPlan DF tuotekortti. Kuivumista ei tule nopeuttaa lämmittämällä tai tuuletamalla. Valu tarvittaessa suojattava. Vesisekoitussuhdesuositusta noudatettava. | M1 | CE | Avainlippu | LEED
LATTIAKAADOT JA TASOITUKSET | Kiilto Maxirapid | Pikatasoite lattiapintojen tasoituksiin, kolojen täyttöön ja paikkauksiin sekä kallistusten tekoon. Myös ulos. | Pikalattiatasoite. NOPEA | 1 - 30 mm | Lattia voidaan päällystää jo 2 h kuluttua tasoituksesta. Puristuslujuus C40 (> 40 MPa), EN 13813. Paloluokka A2fl-s1. Lattia tulee päällystää mahdollisimman aikaisessa vaiheessa tasoitteen kovettumisen ja kuivumisen jälkeen. Kuivumista ei tule nopeuttaa lämmittämällä tai tuuletamalla. Valu tarvittaessa suojattava. Vesisekoitussuhdesuositusta noudatettava. | M1 | CE | Avainlippu | LEED
LATTIAKAADOT JA TASOITUKSET | Kiilto Easyrapid | Erittäin nopea lattiatasoite lattiaan. Paikkauksissa 10 mm:iin asti. | Pikalattiatasoite, viimeistelytasoite. | 0 - 5 mm (os. 10 mm) | ERITTÄIN NOPEA. Kerrospaksuus 0 - 5 mm (os. 10 mm). Helppo levittää. Kävelynkestävä n. 45 min. Lattia voidaan päällystää jopa 1–2 h kuluttua tasoituksesta. Matala-alkalinen. Sementtisideaineinen. Betoni- ja tasoitealustojen paikkauksissa, kolojen täytöissä ja tasoittamisessa ei tarvita pohjustamista. Saneeraus- ja levyalustat käsitellään ohentamattomalla Kiilto Start Primerilla ennen tasoittamista. Tasoitettu pinta tulee päällystää mahdollisimman aikaisessa vaiheessa tasoitteen kovettumisen ja kuivumisen jälkeen. Huom! Varottava liian suuren vesimäärän käyttöä. Tartuntalujuus > 1 MPa, EN 13813. Puristuslujuus C25 (> 25 MPa), EN 13813. Taivutuslujuus F6 (> 6 MPa), EN 13813. Kutistuma < 0,8 ‰ (23 ºC, 50 % RH). | M1 | CE | Avainlippu | LEED
POHJUSTUS | Kiilto Start Primer | Tasoitteille, huokoisille pinnoille | pohjustusaine |  | väri: vaalea punainen | M1 |  | Avainlippu | LEED
POHJUSTUS | Kiilto Keraprimer | Kiilto-vedeneristeille | pohjustusaine |  | väri: keltainen | M1 | CE | Avainlippu | LEED
POHJUSTUS | Kiilto PrimerOne Nopea tartuntapohjuste | Kiilto-vedeneristeille ja tasoitteille | pohjustusaine |  | Ohentamattomana (nopea kuivuminen) tai ohennettuna 1:1.väri: keltainen | M1 | CE | Avainlippu | LEED
POHJUSTUS | Kiilto FixPrimer | Tiiviille pinnoille, peltielementtikylpyhuonejärjestelmän pohjuste | erikoispohjuste |  | väri: sinivioletti | M1 |  | Avainlippu | LEED
KIILTO-VEDENERISTYSJÄRJESTELMÄT | Kiilto Kerafiber | Väri: turkoosi. 1-komponenttinen vedeneriste. Kuivakalvo lattia 0,5 mm, seinä 0,4 mm. Läpiviennit myös XPU-massalla. | Kiilto vedeneristysjärjestelmä - voidaan limittää muiden Kiilto vedeneristysjärjestelmien kanssa. Detalji VE37. |  | RUISKUTETTAVISSA, märkämenekki lattia 0,8 l/m2, seinä 0,6 l/m2. . Betonialustan kosteus <90% RH. | M1 | CE | Avainlippu | LEED
KIILTO-VEDENERISTYSJÄRJESTELMÄT | Kiilto KeraPro | Väri: oranssi. 1-komponenttinen, nopeasti kuivuva vedeneriste. Kuivakalvo 0,5 mm. Läpiviennit myös XPU-massalla. Myös ilmavuotokorjauksiin. | Kiilto pikavedeneristysjärjestelmä - voidaan limittää muiden Kiilto vedeneristysjärjestelmien kanssa. Detalji VE37. |  | NOPEA, RUISKUTETTAVISSA, Märkää märälle-levitys, märkämenekki 0,75 l/m2. Betonialustan kosteus <90% RH. | M1 | CE | Avainlippu | LEED
KIILTO-VEDENERISTYSJÄRJESTELMÄT | Kiilto Keramix A+X | Väri: harmaa. 2-komponenttinen, nopeasti kuivuva, sementtisideaineinen vedeneriste. Kuivakalvo 0,8 mm. Läpiviennit myös pastamaisena. Myös ilmavuotokorjauksiin. Myös ulkotiloihin esim. parvekkeet, pihasaunat ja kylmilleen jäävät märkätilat. | Kiilto vedeneristysjärjestelmä - voidaan limittää muiden Kiilto vedeneristysjärjestelmien kanssa. Detalji VE37. |  | NOPEA, 2-komponenttinen, pohjustus Kiilto Keraprimer tai Kiilto PrimerOne (sisätilat). Märkämenekki 1,5 kg/m2. Betonialustan kosteus <90% RH, vanha betoni <95% RH. | M1 | CE | Avainlippu | LEED
KIILTO-VEDENERISTYSJÄRJESTELMÄT | Kiilto KeraSafe Rapid | Väri: vihreä. Vedeneristyskankaaseen perustuva vedeneristysjärjestelmä. Vakiokalvopaksuus, ei koepalan ottotarvetta. Luja, miellyttävä laatoittaa. Vesi- ja vesihöyrytiivis. Nopeutta vaativiin kohteisiin. | Kiilto vedeneristysjärjestelmä - voidaan limittää muiden Kiilto vedeneristysjärjestelmien kanssa. Detalji VE37. |  | Vedeneristekangas sisätiloihin. NOPEA, heti laatoitettavissa, kun asennettu. Vuota-asennus Kiilto KeraSpeed -liimalla. Vesihöyrytiivis. Järjestelmässä omat oheistarvikkeet, ks. Taulukko www.kiilto.com/suunnitelu/dokumenttipankki/märkätilat/hyväksytyt tiivistemateriaalit ja vahvikevaihtoehdot.
LAATOITUS | Kiilto Saneerauslaasti | Monikäyttöinen, valumaton saneerauslaasti keraamisten laattojen, sisustuskivien ja kiven kiinnittämiseen (ei kosteusherkille kiville). Soveltuu sisä- ja ulkotiloihin. | Saneerauslaasti, laattojen kiinnitys |  | Valumaton. Saumattavissa: huokoinen alusta 1 vrk, tiivis alusta 2 vrk. Pitkä avoin aika. Myös ulos. C2TES1. C2ES2 Kiilto Fixbinder lisäyksellä. Laatoittaminen voidaan tehdä ilman laatoitusnarua. Tartuntalujuus yli 1,0 MPa (EN 1348). Pakkasenkestävä. Paloluokka E. Max raekoko 0,5 mm. Muodonmuutoskyky yli 2,5 mm (EN12002). Valuma alle 0,5 mm (EN1308). Soveltuu alustan vähäisten epätasaisuuksien korjaamiseen ennen laatoitusta. Useiden millimetrien epätasaisuuksien korjaamiseen soveltuvat parhaiten Kiilto seinä- ja lattiatasoitteet. Menekki ja hammaslastat ks. tuotekortti. | M1 | CE | Avainlippu | LEED
LAATOITUS | Kiilto Lightfix | Keraamisten laattojen ja kivien, jotka eivät ole kosteusherkkiä kiinnitys muovi-, maali-, kaakeli-, klinkkeri-, ja tavanomaisille kiviainespinnoille sekä Kiilto vedeneristeillä tai Kiilto Kosteussululla käsitellyille pinnoille, kuten esim. kipsikartonkilevy. Sisälle ja ulos. | Kevyt saneerauslaasti laattojen kiinnitykseen |  | Valumaton, kevyttäytteinen saneerauslaasti, saumattavissa: seinät n.8h, lattiat n.12h. Laatoittaminen voidaan tehdä ilman laatoitusnarua. Tartuntalujuus yli 0,5 MPa (EN 1348). Pakkasenkestävä. Paloluokka E. Max raekoko 0,5 mm. Muodonmuutoskyky yli 2,5 mm (EN12002). Valuma alle 0,5 mm (EN1308). Saumaus Kiilto Saumalaastilla voidaan seinäpinnoilla suorittaa 8 tunnin kuluttua laattojen kiinnittämisestä, lattioissa 12 tunnin kuluttua. Normaalin rasituksen laasti kestää noin viikon kuluttua laatoittamisesta. Alhainen lämpötila ja korkea ilmankosteus hidastavat laastin kovettumista ja kuivumista. | M1 | CE | Avainlippu | LEED
LAATOITUS | Kiilto Superfix DF | Vaalea saneerauslaasti keraamisten laattojen, lasimosaiikin, sisustuskivien ja marmorin kiinnittämiseen myös vähäpölyisyyttä vaativiin kohteisiin.. (Ei kosteusherkille kiville). Erityisesti isoille seinälaatoille. Pidennetty avoin aika. Myös ulos. | vaalea laattojen kiinnityslaasti |  | Vähäpölyinen, vaalea, valumaton ja riittoisa, kevyttäytteinen kiinnityslaasti. Pidennetty avoin aika. Laatoittaminen voidaan tehdä ilman laatoitusnarua. C2TES1. C2ES2 Kiilto Fixbinder lisäyksellä. Tartuntalujuus yli 1,0 MPa (EN 1348). Pakkasenkestävä. Paloluokka E. Max raekoko 0,5 mm. Muodonmuutoskyky yli 2,5 mm (EN12002). Valuma alle 0,5 mm (EN1308). | M1 | CE | Avainlippu | LEED
LAATOITUS | Kiilto Kerapid DF | Erittäin nopeaa lujittumista ja vähäpölyisyyttä vaativiin kohteisiin. Keraamisten laattojen, kivien ja kosteusherkkien luonnonkivien kiinnittämiseen. Myös ulos. | pikasaneerauslaasti |  | Vähäpölyinen, erittäin nopeasti lujittuva laasti. Erittäin riittoisa. Saumattavissa jopa 2–4 h kuluttua. Tartuntalujuus yli 1,0 MPa (EN1348). Pakkasenkestävä. Paloluokka E. Max raekoko 0,5 mm. Valumaton. Valuma alle 0,5 mm (EN1308). Laatoitettaessa tulee huomioida erityisesti auki kammatun alueen laatoittamiseen varattava aika, n. 10 min. | M1 | CE | Avainlippu | LEED
LAATOITUS | Kiilto HighFlex S2 DF | Erikoislaatoitukset esim. lasimosaiikki, luonnonkivi, kuten marmori, kiukaan taustat ja peltielementtikylpyhuoneet. Myös ulos. Lämmönkestoa ja vähäpölyisyyttä vaativiin kohteisiin, seiniin ja lattioihin. Soveltuvia alustoja ovat esim. muovi-, maali-, kaakeli-, klinkkeri- ja tavanomaiset kiviainespinnat sekä Kiilto vedeneristeillä tai Kiilto Kosteussululla käsitellyt pinnat, kuten esim. kipsikartonki- ja kuitusementtilevyt. Väri: valkoinen. | laattaliima |  | Vähäpölyinen, erittäin kevyt, hyvän muodonmuutoskyvyn omaava valkoinen kiinnityslaasti. Valumaton. Laatoittaminen voidaan tehdä ilman laatoitusnarua. C2TES2. Sementtisideaineinen. Saumattavissa: seinät 12 h, lattiat 24 h. Kuumilla pinnoilla, esim. takat ja kiukaiden taustat (yksityiskäytössä olevat saunat), maksimilämpötila on 100 °C. Huomioitava myös liikuntasaumojen tarve. Alustan puhdistus ja käsittely sekä saumauksen aloitusajankohta tulee varmistaa tuotekortista. Tartuntalujuus yli 1,0 MPa (EN 1348). Pakkasenkestävä. Paloluokka E. Max raekoko 0,3 mm. Muodonmuutoskyky yli 5,0 mm (EN12002). Valuma alle 0,5 mm (EN1308). | M1 | CE | Avainlippu | LEED
LAATOITUS | Kiilto Floorfix DF | Isoille lattialaatoille (esim 300x300mm) ja vähäpölyisyyttä vaativiin kohteisiin. Notkea kiinnityslaasti erityisesti isojen lattialaattojen ja kivien kiinnittämiseen kuivissa- ja märkätiloissa. Ei kosteusherkille materiaaleille. Myös ulos. | lattialaattojen kiinnityslaasti. |  | VÄHÄPÖLYINEN. Helppokäyttöinen ja joustava. Saumattavissa jopa 16 h kuluttua. C2ES1. C2ES2 Kiilto Fixbinder lisäyksellä. Tartuntalujuus yli 1,0 MPa (EN 1348). Pakkasenkestävä. Paloluokka E. Max raekoko 0,5 mm. Muodonmuutoskyky yli 2,5 mm (EN12002). Soveltuu alustan vähäisten epätasaisuuksien korjaamiseen ennen laatoittamista, yli 10 millimetrin epätasaisuuksien korjaamiseen soveltuvat parhaiten Kiilto lattiatasoitteet. Laatoitettaessa tulee huomioida erityisesti auki kammatun alueen laatoittamiseen varattava aika, n. 10 - 15 min. | M1 | CE | Avainlippu | LEED
SAUMAUS | Kiilto Pro Core Tile Grout Erikoissaumalaasti | Härmeetön, nopea erikoissaumalaasti lattia- ja seinälaattojen saumaukseen. Kaikki yksityisten ja julkisten tilojen keraamisten laattojen ja kivien saumaukset sisä- ja ulkotiloissa. Kovaa kulutusta vaativiin saumauksiin. | Erikoissaumalaasti lattia- ja seinäkäyttöön. |  | Ei sisällä komponentteja, jotka voivat muodostaa kalkkihärmettä. Helposti ja nopeasti yhtenäinen, tasavärinen sauma. Kestää kovaa kulutusta. Pitkä työaika. Erittäin riittoisa, 0,3–1,5 kg/m² sauman ja laatan koosta riippuen. Erinomainen puristus- ja taivutuslujuus sekä jäädytys- /sulatusjaksojen kesto. Sauman leveys 2–12 mm. 10 kg astia jossa 2 x 5 kg jauhepussia. 8 värisävyä. | M1 |  | Avainlippu
SAUMAUS | Kiilto Saumalaasti | Vettä- ja likaahylkivä saumalaasti seinä- ja lattialaattojen saumaukseen. Kaakeli- ja klinkkerilaatoille sisällä ja ulkona. | Saumalaasti |  | Sementtisideaineinen, 22 värisävyä. Sauman leveys 1–6 mm. Sauman syvyys min 3 mm. Puristuslujuus ≥ 15 MPa (EN 13888). Max raekoko 0,2 mm. Liikuntasaumat, eritavalla liikkuvien rakennusosien rajakohdat (esim. nurkat ja läpiviennit) samoin kuin laatoituksen sekä muiden pintamateriaalien väliset saumat saumataan joustavalla Kiilto Saniteettisilikonilla. Huom! Lasittamattomat laatat on hyvä kostuttaa ennen saumausta. Huokoisilla laatoilla on saumalastin puhdistettavuus laatan pinnalta testattava etukäteen. Vuolukivien ja muiden huokoisten materiaalien saumauksessa tulee huomioida laatan valmistajan ohjeet. | M1 |  | Avainlippu | LEED
SAUMAUS | Kiilto Lattiasaumalaasti | Nopea saumalaasti klinkkerilaattojen ja kiven saumaukseen. Myös ulos. Kovaa kulutuksen kestoa vaativiin kohteisiin. Nopeasti pestävissä. | Lattialaattojen saumalaasti. |  | Sementtisideaineinen. Helposti levitettävä ja nopeasti pestävä erikoissaumalaasti. Kovaa kulutusta kestävä, saumaleveys 2–12 mm. Sauman syvyyden on oltava vähintään 3 mm. Tartuntalujuus ≥ 2,5 MPa (EN 13888). Puristuslujuus ≥ 15 MPa (EN 13888). Max raekoko 0,3 mm. 7 väriä. Kiilto Lattiasaumalaasti on sementtisideaineinen tuote. Sementtiä sisältävissä tuotteissa syntyy reaktiotuotteena vesiliukoisia suoloja (ns. alkali- ja kalkkihärmettä). Suolat voivat tietyissä olosuhteissa rikastua tuotteen pintaan muuttaen värisävyä vaaleaksi. Liian aikainen tai liian runsas vedenkäyttö saumauksen jälkeisessä pesussa altistavat erityisesti härmeen muodostumiselle. Härme on luonnollinen ilmiö, jonka syntymistä sementtipohjaisissa tuotteissa ei voida kokonaan estää. Esiintyessään se on vain ulkonäköhaitta, eikä vaikuta tuotteen kestävyyteen. | M1 |  | Avainlippu | LEED
SAUMAUS | Kiilto Epoxy Tile Grout Saumalaasti | Keraamisten laattojen ja lasimosaiikin vaativiin saumauksiin sisä- ja ulkotiloissa. Valmis sauma on vesitiivis. Soveltuu myös keraamisten laattojen kiinnittämiseen. Saumausaineella on hyvä puhdistettavuus, lujuus, kulutus- ja kemikaalikesto. Tämän vuoksi se soveltuu hyvin käytettäväksi esimerkiksi elintarviketeollisuudessa, suurtalouskeittiöissä tai kylpylöissä, missä saumoilta vaaditaan tavallista suurempaa kestävyyttä ja puhdistettavuutta. | Tiivis saumalaasti. |  | 2 -komponenttinen epoksisaumalaasti vaativiin saumauksiin. Vesitiivis ja kemikaalinkestävä sauma. Sauman leveys 1–10 mm. Sauman lämmönkesto on -20 ... +60 °C. Puristuslujuus ≥ 45 N/mm2 (EN 13888). Ammattikäyttöön; työohjeeseen perehdyttävä erityisen huolellisesti. 6 sävyä.
NURKKASAUMAUS | Kiilto Saniteettisilikoni | Liikuntasaumoihin ja märkätilan tiivistyksiin. Myös ulos. Ei akvaarioihin. Ei luonnonkiville, ei marmorille. Ei päällemaalattavissa. | Saniteettisilikoni |  | Massan värit vastaavat Kiilto Saumalaastien värejä. Homesuojattu, hajuton ja neutraali silikonimassa. Lämmönkesto kuivana -40...+120 °C, harmaa +150 °C, homesuojattu, mieto tuoksu, ei päällemaalattavissa. Kovuus Shore A n. 20. Nahoittumisaika 5–20 min (20 °C, RH 50 %). Kovettumisnopeus n. 2 mm vuorokaudessa ja n. 10 mm viikossa. Osa maaleista, puhdistusaineista ja liuottimista sisältää kemikaaleja, jotka voivat aiheuttaa silikoniin värimuutoksia joko suorassa kontaktissa tai vapauduttuaan huoneilmaan. Myös joistain puulajeista (mm. lämpökäsitelty radiatamänty) ja asetoksisilikonimassoista (ns. etikkasilikoni) vapautuu samankaltaisia yhdisteitä. Osassa muoveista ja kumeista käytetään pehmittimiä, jotka voivat myös reagoida silikonimassan kanssa. Tarvittaessa soveltuvuus on testattava. Kaakelimaalien kanssa tulee käyttää etikkapohjaista Kiilto Pro Siliconea. Saniteettisilikonin kestoikä on rajallinen. Kestoikä on riippuvainen tilan käyttöasteesta, puhdistuksesta ja ilmanvaihdosta. Märkätiloissa silikonisaumat tarkistetaan säännöllisesti ja uusitaan tarvittaessa, viimeistään 5 vuoden kuluttua.Uusittaessa silikonisaumoja tulee poistaa ensin vanha silikoni. Lisäksi tulee poistaa mahdolliset homepilkut esimerkiksi käyttäen Kiilto Kodin Kloritea ohjeen mukaisesti. Samassa tilassa tulee käyttää vain yhdestä valmistuserästä olevaa silikonia. |  | CE
NURKKASAUMAUS | Kiilto Pro Silicone | Keraamisten laattojen liikuntasaumojen, seinien ja lattioiden yhtymäkulmien ja muiden eri materiaalien rajojen sekä läpivientien tiivistykseen märkätiloissa, sisätiloissa. Ei akvaarioihin. Ei päällemaalattavissa. | Puhtaanvalkoinen saniteettisilikoni |  | Kovuus Shore A n. 20. Nahoittumisaika 5–15 min (20 °C, RH 50 %). Riittoisuus 5 x 5 mm saumaa n. 12 m/patruuna. Käyttölämpötila -40...+120 °C. Kovettumisnopeus n. 2 mm vuorokaudessa ja n. 10 mm viikossa. Homesuojattu. Osa maaleista, puhdistusaineista ja liuottimista sisältää kemikaaleja, jotka voivat aiheuttaa silikoniin värimuutoksia joko suorassa kontaktissa tai vapauduttuaan huoneilmaan. Myös joistain puulajeista (mm. lämpökäsitelty radiatamänty) ja asetoksisilikonimassoista (ns. etikkasilikoni) vapautuu samankaltaisia yhdisteitä. Osassa muoveista ja kumeista käytetään pehmittimiä, jotka voivat myös reagoida silikonimassan kanssa. Tarvittaessa soveltuvuus on testattava. Kaakelimaalien kanssa tulee käyttää etikkapohjaista Kiilto Pro Siliconea. Kestoikä on riippuvainen tilan käyttöasteesta, puhdistuksesta ja ilmanvaihdosta. Märkätiloissa silikonisaumat tarkistetaan säännöllisesti ja uusitaan tarvittaessa, viimeistään 5 vuoden kuluttua.Uusittaessa silikonisaumoja tulee poistaa ensin vanha silikoni. Lisäksi tulee poistaa mahdolliset homepilkut esimerkiksi käyttäen Kiilto Kodin Kloritea ohjeen mukaisesti. Samassa tilassa tulee käyttää vain yhdestä valmistuserästä olevaa silikonia.
NURKKASAUMAUS | Kiilto Silicone | Keraamisten laattojen liikuntasaumojen, seinien ja lattioiden yhtymäkulmien ja muiden eri materiaalien rajojen sekä läpivientien tiivistykseen märkätiloissa, sisätiloissa. Ei sovellu akvaarioihin eikä luonnonkiville, kuten esim, marmorille. Ei päällemaalattavissa. | M1-luokiteltu saniteettisilikoni |  | M1-luokitus. 6 värisävyä. Vähäemissioinen, yksikomponenttinen neutraali silikonimassa. Homesuojattu, hajuton. Erinomaiset levitys- ja työominaisuudet. Massan värit vastaavat Kiilto Saumalaastien värejä.Täyttää tuotestandardin EN 15651-3:2012:n vaatimukset. Riittoisuus 5 x 5 mm saumaa n. 12 m/patruuna. Kovuus Shore A n. 20. Nahoittumisaika 5–15 min (20 °C, RH 50 %). Lämmönkesto kuivana -40...+150 °C. Osa maaleista, puhdistusaineista ja liuottimista sisältää kemikaaleja, jotka voivat aiheuttaa silikoniin värimuutoksia joko suorassa kontaktissa tai vapauduttuaan huoneilmaan. Myös joistain puulajeista (mm. lämpökäsitelty radiatamänty) ja asetoksisilikonimassoista (ns. etikkasilikoni) vapautuu samankaltaisia yhdisteitä. Osassa muoveista ja kumeista käytetään pehmittimiä, jotka voivat myös reagoida silikonimassan kanssa. Tarvittaessa soveltuvuus on testattava. Kaakelimaalien kanssa tulee käyttää etikkapohjaista Kiilto Pro Siliconea. Silikonin kestoikä on rajallinen. Kestoikä on riippuvainen tilan käyttöasteesta, puhdistuksesta ja ilmanvaihdosta. Märkätiloissa silikonisaumat tarkistetaan säännöllisesti ja uusitaan tarvittaessa, viimeistään 5 vuoden kuluttua.Uusittaessa silikonisaumoja tulee poistaa ensin vanha silikoni. Lisäksi tulee poistaa mahdolliset homepilkut esimerkiksi käyttäen Kiilto Kodin Kloritea ohjeen mukaisesti. Samassa tilassa tulee käyttää vain yhdestä valmistuserästä olevaa silikonia. | M1 |  |  | LEED
TIIVISTYKSET | Kiilto Pro Speed | Joustavat saumat, WC-istuimen kiinnitys, nopeaa sitomista vaativat asennukset | Liima- ja tiivistemassa |  | Nopeasti sitova elastinen liima- ja tiivistemassa. Soveltuu esim. WC-istuinten kiinnitykseen sekä kevyiden väliseinien alajuoksujen liimaamiseen. Toimii akustisena saumamassana tiivistyksissä. Soveltuu sisä- ja ulkokäyttöön. Riittoisuus 5 x 5 mm saumaa, n. 12 m/patruuna | M1 |  | Avainlippu | LEED
TIIVISTYKSET | Kiilto Masa Liima- ja tiivistemassa | Joustavat saumat, WC-istuimen kiinnitys | Liima- ja tiivistemassa |  |  | M1 |  | Avainlippu | LEED
TIIVISTYKSET | Kiilto XPU Liima-, tiiviste- ja vahvikemassa | Vedeneristyksen läpivientien sekä vaaka- ja pystysaumoje tiivistys Kiilto KeraPro- ja Kiilto Kerafiber vedeneristysjärjestelmissä. | Liima-, tiiviste ja vahvikemassa |  | Vedeneriste voidaan levittää läpiviennin tiivistyksen päälle heti nahoittumisen jälkeen. 1-komponenttinen, kosteuskovettuva. | M1 |  | Avainlippu | LEED
SAUNATILAT | Kiilto HighFlex S2 DF | kiukaan taustan laatoitus (elämätön alusta). Levyalustan soveltuvuus varmistettava | Laattaliima |  | VÄHÄPÖLYINEN, valumaton, kevyttäytteinen, valkoinen laattaliima. | M1 |  | Avainlippu | LEED
SAUNATILAT | Kiilto Masa Liima- ja tiivistemassa | Joustavat saumat kiukaan takana, kun alue > 5m2. | Liima- ja tiivistemassa |  |  | M1 |  | Avainlippu | LEED
SAUNATILAT | Kiilto Saniteettisilikoni | Joustavat saumat kiukaan takana, kun alue > 5m2. Värit kuten saumalaasti | Saniteettisilikoni
SAUNATILAT | Kiilto Pro Silicone | Joustavat saumat kiukaan takana, kun alue > 5m2. Väri: puhdas valkoinen | Saniteettisilikoni
SAUNATILAT | Kiilto Silicone | 6 väriä | Saniteettisilikoni |  | M1-luokitus | M1 |  |  | LEED
SAUNATILAT | Kiilto Pro Core Tile Grout tai Kiilto Saumalaasti + Kiilto Strong Saumavahviste | Kiukaan taustalaatoituksen saumaus tarvittaessa. | saumalaasti + saumavahviste |  | Sauman leveys tarkistetaan laastin mukaan tuotekortilta.
PELTIELEMENTTIKYLPYHUONE | Kiilto Maalarinpesu | Peltipinnan pesu. | pesuaine |  | Emäksinen pesuaine. Huuhdeltava. Vesiliukoinen. |  |  | Avainlippu |  | DET VE100
PELTIELEMENTTIKYLPYHUONE | Kiilto Clean Laattapesu | Ruosteen ja kalkin pesu peltipinnalta tarvittaessa Kiilto maalarinpesukäsittelyn lisäksi. | pesuaine |  | Hapan pesuaine. Kiilto Clean Laattapesu on syövyttävää. Ei saa käyttää marmorille eikä kalkkikivelle. |  |  | Avainlippu
PELTIELEMENTTIKYLPYHUONE | Kiilto TM DF Seinän pikatäyttömassa | Peltikasetin alareunan uran täyttö. | täyttömassa | Koloissa ja roiloissa 5–70 mm, ylitasoituksissa 5–20 mm | VÄHÄPÖLYINEN, NOPEA ja kevyt täyttömassa. Vedeneristettävissä 1 vrk:n kuluttua. Sementtisideaineinen. | M1 |  | Avainlippu | LEED
PELTIELEMENTTIKYLPYHUONE | Kiilto 70 Lattiamassa | Tasoitusvalu vanhan lattian päälle, uudet kaadot. | lattiamassa | 5 - 100 mm | Korkean lujuuden omaava lattiamassa valuihin, täyttöihin ja kallistusten tekoon. Helposti hierrettävä. Matala-alkalinen. Sementtisideaineinen. | M1 |  | Avainlippu | LEED
PELTIELEMENTTIKYLPYHUONE | Kiilto Start Primer | Lattiatasoitteen pohjuste tarvittaessa. | pohjustusaine |  | väri: vaalea punainen | M1 |  | Avainlippu | LEED
PELTIELEMENTTIKYLPYHUONE | Kiilto PrimerOne Nopea tartuntapohjuste | Kiilto-vedeneristeille ja tasoitteille | pohjustusaine |  | Vedeneristeiden alla: ohentamattomana (nopea kuivuminen) tai ohennettuna 1:1.väri: keltainen | M1 | CE | Avainlippu | LEED
PELTIELEMENTTIKYLPYHUONE | Kiilto FixPrimer | Puhtaan seinäpinnan pohjustus. | Käyttövalmis erikoispohjuste. |  | Erityisesti tiiviille seinä- ja lattiapinnoille. Väri: Sinivioletti. | M1 |  | Avainlippu | LEED
PELTIELEMENTTIKYLPYHUONE | Kiilto Masa Liima- ja tiivistemassa | Kolojen, reikien, naarmujen paikkaus peltipinnasta. Saumojen ja nurkkien tiivistys. | Liima- ja tiivistemassa |  |  | M1 |  | Avainlippu | LEED
PELTIELEMENTTIKYLPYHUONE | Kiilto XPU Liima-, tiiviste- ja vahvikemassa | Vedeneristyksen läpivientien ja vaaka- ja pystysaumojen tiivistys | Liima- ja tiivistemassa |  |  | M1 |  | Avainlippu | LEED
PELTIELEMENTTIKYLPYHUONE | Kiilto Kerafiber | Väri: turkoosi Kuivakalvo lattia 0,5 mm, seinä 0,4 mm. Läpiviennit myös XPU-massalla. | Kiilto vedeneristysjärjestelmä |  | RUISKUTETTAVISSA, märkämenekki lattia 0,8 l/m2, seinä 0,6 l/m2. Käytettävä järjestelmään hyväksyttyjä oheistuotteita ja vahvikkeita. | M1 |  | Avainlippu | LEED
PELTIELEMENTTIKYLPYHUONE | Kiilto KeraPro | Väri: oranssi Kuivakalvo 0,5 mm. Läpiviennit myös XPU-massalla. | Kiilto vedeneristysjärjestelmä |  | NOPEA, RUISKUTETTAVISSA, Märkää märälle-levitys, märkämenekki 0,75 l/m2. Käytettävä järjestelmään hyväksyttyjä oheistuotteita ja vahvikkeita. | M1 |  | Avainlippu | LEED
PELTIELEMENTTIKYLPYHUONE | Kiilto HighFlex S2 DF | seinälaattojen kiinnitys. | Laattaliima |  | VÄHÄPÖLYINEN, valumaton, kevyttäytteinen, valkoinen laattaliima. | M1 |  | Avainlippu | LEED
PELTIELEMENTTIKYLPYHUONE | Kiilto Saneerauslaasti | lattialaattojen kiinnitys. | laattojen kiinnityslaasti |  | Valumaton saneerauslaasti, saumattavissa 1-2 vrk | M1 |  | Avainlippu | LEED
PELTIELEMENTTIKYLPYHUONE | Kiilto Pro Core Tile Grout Erikoissaumalaasti | Härmeetön, nopea erikoissaumalaasti lattia- ja seinälaattojen saumaukseen. Kaikki yksityisten ja julkisten tilojen keraamisten laattojen ja kivien saumaukset sisä- ja ulkotiloissa. Kovaa kulutusta vaativiin saumauksiin. | Erikoissaumalaasti lattia- ja seinäkäyttöön. |  | Ei sisällä komponentteja, jotka voivat muodostaa kalkkihärmettä. Helposti ja nopeasti yhtenäinen, tasavärinen sauma. Kestää kovaa kulutusta. Pitkä työaika. Erittäin riittoisa, 0,3–1,5 kg/m² sauman ja laatan koosta riippuen. Erinomainen puristus- ja taivutuslujuus sekä jäädytys- /sulatusjaksojen kesto. Sauman leveys 2–12 mm. 10 kg astia jossa 2 x 5 kg jauhepussia. 8 värisävyä. | M1 |  | Avainlippu
PELTIELEMENTTIKYLPYHUONE | Kiilto Saumalaasti | seinälaattojen saumaus. | laattojen saumalaasti |  | sauman leveys 1-6mm. 22 sävyä. | M1 |  | Avainlippu | LEED
PELTIELEMENTTIKYLPYHUONE | Kiilto Lattiasaumalaasti | lattialaattojen saumaus. | lattialaattojen saumalaasti |  | sauman leveys 2-12mm. 7 sävyä. | M1 |  | Avainlippu | LEED
PELTIELEMENTTIKYLPYHUONE | Kiilto Strong Saumavahviste | seinälaattojen saumavahviste. | saumalaastin vahviste |  | Lisää Kiilto Saumalaastin ja Kiilto Lattiasaumalaastin joustavuutta, tartuntaa, lujuutta sekä kosteuden- ja säänkestoa. |  |  | Avainlippu
PELTIELEMENTTIKYLPYHUONE | Kiilto Saniteettisilikoni | nurkkasaumaus. | Saniteettisilikoni |  | värit kuten saumalaasti
PELTIELEMENTTIKYLPYHUONE | Kiilto Pro Silicone | nurkkasaumaus. Puhdas valkoinen. | Saniteettisilikoni |  | väri: puhdas valkoinen
PELTIELEMENTTIKYLPYHUONE | Kiilto Silicone | nurkkasaumaus, M1. | Saniteettisilikoni |  | M1-luokitus. 6 väriä. | M1 |  |  | LEED